## Folha 1
FFX045 | m² |  | Pano exterior de fachada dupla, de alvenaria de tijolo de betão face à vista, com caixa de ar fracamente ventilada.
Pano exterior de fachada dupla, com apoio parcial na laje, de 12 cm de espessura, de alvenaria de tijolo de betão face à vista hidrofugado, liso perfurado, cinzento, 24x12x5 cm, com juntas horizontais e verticais de 10 mm de espessura, junta refundada, assente com argamassa de cimento confeccionada em obra, com 250 kg/m³ de cimento, cor cinzento, dosificação 1:6, fornecida em sacos; com caixa de ar fracamente ventilada, através da realização de aberturas de ventilação, com uma área efectiva de 10 cm² por cada m de fachada (orifícios, grelhas ou juntas sem argamassa) para ventilação da caixa. Padieira de alvenaria armada de tijolos cortados face à vista, aparelho a cutelo; montagem e desmontagem de escoramento. Revestimento das testas de laje e pilares com tijolos cortados, colocados com argamassa de alta aderência. O preço não inclui a drenagem. O preço não inclui as grelhas de ventilação.
Unitário |  | Ud |  | Descrição |  | Rend. |  | Preço unitário | Importância
mt05chl010a |  | Ud |  | Tijolo de betão face à vista hidrofugado, liso perfurado, cinzento, 24x12x5 cm, densidade 2000 kg/m³, segundo NP EN 771-3. |  | 75 |  | 44.56 | 3342
mt08aaa010a |  | m³ |  | Água. |  | 0.006 |  | 193.69 | 1.16
mt01arg005a |  | t |  | Areia de pedreira, para argamassa preparada em obra. |  | 0.047 |  | 2085.8 | 98.03
mt08cem000m |  | kg |  | Cimento cinzento em sacos. |  | 7.258 |  | 17.22 | 124.98
mt07aco040e |  | kg |  | Aço em varões nervurados, A400 NR, fornecido em obra em varões sem elaborar, de vários diâmetros. |  | 0.6 |  | 188.69 | 113.21
mt09moe020a |  | kg |  | Cimento cola melhorado de ligantes mistos, C2 TE, para a colocação em camada grossa do peças cerâmicas em paramentos verticais exteriores, segundo NP EN 12004 |  | 0.729 |  | 68.04 | 49.6
mt08adt010 |  | kg |  | Aditivo hidrófugo para impermeabilização de argamassas ou betões. |  | 0.034 |  | 154.95 | 5.27
mt50spa050m |  | m³ |  | Pranchão de madeira de pinho, dimensões 20x7,2 cm. |  | 0.001 |  | 71027.4 | 71.03
mt50spa101 |  | kg |  | Pregos de aço. |  | 0.011 |  | 302.74 | 3.33
mt50spa081a |  | Ud |  | Escora metálica telescópica, até 3 m de altura. |  | 0.003 |  | 3113.56 | 9.34
mq06hor010 |  | h |  | Betoneira eléctrica com uma capacidade de amassadura de 160 l. |  | 0.02 |  | 330.99 | 6.62
mo021 |  | h |  | Oficial de 1ª construção em trabalhos auxiliares de pedreiro. |  | 1.379 |  | 622.24 | 858.07
mo114 |  | h |  | Operário não qualificado construção em trabalhos auxiliares de pedreiro. |  | 1.051 |  | 383.87 | 403.45
|  | % |  | Custos directos complementares |  | 3 |  | 5086.09 | 152.58
Custo de manutenção decenal: 209,55$ nos primeiros 10 anos. | [7 empty] | Total: | 5238.67
Referência e título da norma |  |  |  |  | Aplicabilidade(a) |  | Obrigatoriedade(b) |  |  | Sistema(c)
EN 771-3:2011+A1:2015 |  |  |  |  | 1062020 |  | 1062020 |  |  | 2+/4
Especificações para unidades de alvenaria — Parte 3: Blocos de betão de agregados (densos e leves)
EN 12004:2007+A1:2012 |  |  |  |  | 142013 |  | 172013 |  |  | 1/3/4
Colas para ladrilhos — Requisitos, avaliação da conformidade, classificação e designação
(a) Data de entrada em aplicação da norma harmonizada
(b) Data final do período de coexistência
(c) Sistema de avaliação e verificação da regularidade do desempenho