## Folha 1
QAG010 | m² |  | Formação de pendentes em cobertura plana.
Formação de pendentes com argila expandida, descarregada a seco e consolidada na superfície com leitada de cimento, com espessura média de 10 cm, com camada de regularização de argamassa de cimento, confeccionada em obra, dosificação 1:6 de 4 cm de espessura, em coberturas planas, com uma pendente do 1% ao 5%.
Unitário |  | Ud |  | Descrição |  | Rend. |  | Preço unitário | Importância
mt04lpt010c |  | Ud |  | Tijolo cerâmico furado duplo, para revestir, 30x20x9 cm, para utilização em alvenaria protegida (peça P), densidade 746 kg/m³, segundo NP EN 771-1. |  | 3 |  | 17.19 | 51.57
mt01arl030aa |  | m³ |  | Argila expandida, fornecida em sacos, segundo NP EN 13055-1. |  | 0.1 |  | 14313.5 | 1431.35
mt09lec020b |  | m³ |  | Leitada de cimento 1/3 CEM II/B-L 32,5 N. |  | 0.01 |  | 12547.8 | 125.48
mt16pea020b |  | m² |  | Painel rígido de poliestireno expandido, segundo NP EN 13163, bordo lateral recto, de 20 mm de espessura, resistência térmica 0,55 m²°C/W, condutibilidade térmica 0,036 W/(m°C), para junta de dilatação. |  | 0.01 |  | 205.83 | 2.06
mt08aaa010a |  | m³ |  | Água. |  | 0.008 |  | 179.09 | 1.43
mt01arg005a |  | t |  | Areia de pedreira, para argamassa preparada em obra. |  | 0.065 |  | 1896.19 | 123.25
mt08cem000m |  | kg |  | Cimento cinzento em sacos. |  | 10 |  | 15.91 | 159.1
mq06hor010 |  | h |  | Betoneira. |  | 0.028 |  | 147.09 | 4.12
mo020 |  | h |  | Oficial de 1ª construção. |  | 0.104 |  | 458.42 | 47.68
mo113 |  | h |  | Operário não qualificado construção. |  | 0.475 |  | 280.41 | 133.19
|  | % |  | Custos directos complementares |  | 2 |  | 2079.23 | 41.58
Custo de manutenção decenal: 699,87$ nos primeiros 10 anos. | [7 empty] | Total: | 2120.81
Referência e título da norma |  |  |  |  | Aplicabilidade(a) |  | Obrigatoriedade(b) |  |  | Sistema(c)
EN 771-1:2011+A1:2015 |  |  |  |  | 1062020 |  | 1062020
Especificações para unidades de alvenaria — Parte 1: Tijolos cerâmicos para alvenaria
EN 13055-1:2002 |  |  |  |  | 132003 |  | 162004
Agregados leves — Parte 1: Agregados leves para betão, argamassas e caldas de injeção
EN 13055-1:2002/A C:2004 |  |  |  |  | 112010 |  | 112010
EN 13163:2012+A1:2015 |  |  |  |  | 1072020 |  | 1072020
Produtos de isolamento térmico para aplicação em edifícios — Produtos manufaturados em poliestireno expandido (EPS) — Especificação
(a) Data de entrada em aplicação da norma harmonizada e início do período de coexistência
(b) Data final do período de coexistência / entrada em vigor da marcação CE
(c) Sistema de avaliação e verificação da regularidade do desempenho