## Folha 1
RAG012 | m² | Ladrilhamento sobre superfície suporte interior de placas de gesso laminado.
Ladrilhamento com azulejo acabamento liso, 20x20 cm, 8 €/m², capacidade de absorção de água E>10%, grupo BIII, resistência ao deslizamento até 15, colocado sobre uma superfície suporte de placas de gesso laminado, em paramentos interiores, assente com cimento cola de presa normal, C1 cor cinzento, sem junta (separação entre 1,5 e 3 mm); cantoneiras de PVC.
Unitário |  |  | Ud | Descrição |  | Rend. |  | Preço unitário | Importância
mt09mcr021g |  |  | kg | Cimento cola de presa normal, C1 segundo NP EN 12004, cor cinzento. |  | 3 |  | 41.79 | 125.37
mt19awa010 |  |  | m | Cantoneira de PVC em esquinas de ladrilho. |  | 0.5 |  | 202.75 | 101.38
mt19aba010b800 |  |  | m² | Azulejo cerâmico liso, 20x20 cm, 8,00$/m², capacidade de absorção de água E>10%, grupo BIII, segundo NP EN 14411, resistência ao deslizamento até 15 segundo ENV 12633. |  | 1.05 |  | 882.12 | 926.23
mt09mcp020bv |  |  | kg | Argamassa de juntas cimentosa tipo L, cor branca, para juntas de até 3 mm, composto por cimento branco de alta resistência e aditivos especiais. |  | 0.113 |  | 193.4 | 21.85
mo024 |  |  | h | Oficial de 1ª ladrilhador (azulejador). |  | 0.348 |  | 458.42 | 159.53
mo062 |  |  | h | Ajudante de ladrilhador (azulejador). |  | 0.348 |  | 292.26 | 101.71
|  |  | % | Custos directos complementares |  | 2 |  | 1436.07 | 28.72
Custo de manutenção decenal: 307,61$ nos primeiros 10 anos. | [7 empty] | Total: | 1464.79
Referência e título da norma |  |  |  |  | Aplicabilidade(a) |  | Obrigatoriedade(b) |  |  | Sistema(c)
EN 12004:2007+A1:2012 |  |  |  |  | 142013 |  | 172013 |  |  | 3
Colas para ladrilhos — Requisitos, avaliação da conformidade, classificação e designação
EN 14411:2012 |  |  |  |  | 172013 |  | 172014
Pavimentos e revestimentos cerâmicos — Definições, classificação, características, avaliação da conformidade e marcação
(a) Data de entrada em aplicação da norma harmonizada e início do período de coexistência
(b) Data final do período de coexistência / entrada em vigor da marcação CE
(c) Sistema de avaliação e verificação da regularidade do desempenho