## Folha 1
RSB012 | m² |  | Base de argamassa leve autonivelante de cimento.
Base para pavimento interior, de 40 mm de espessura, de argamassa leve autonivelante, CT - C16 - F3 segundo EN 13813, descarga com misturadora-bombeadora, sobre lâmina de isolamento para formação de pavimento flutuante; e aplicação posterior de agente filmógeno, (0,15 l/m²). Inclusive banda de painel rígido de poliestireno expandido para a preparação das juntas perimetrais de dilatação. O preço não inclui a lâmina de isolamento.
Unitário |  | Ud |  | Descrição |  | Rend. |  | Preço unitário | Importância
mt16pea020a |  | m² |  | Painel rígido de poliestireno expandido, segundo NP EN 13163, bordo lateral recto, de 10 mm de espessura, resistência térmica 0,25 m²°C/W, condutibilidade térmica 0,036 W/(m°C), para junta de dilatação. |  | 0.1 |  | 150.32 | 15.03
mt09moc080a |  | kg |  | Argamassa leve autonivelante, CT - C16 - F3 segundo EN 13813, composta por ligantes hidráulicos, resinas poliméricas, inertes siliciosos, argila expandida e aditivos orgânicos e inorgânicos densidade >1300 kg/m³, usada em nivelação de pavimentos. |  | 52 |  | 40.72 | 2117.44
mt08cur020a |  | l |  | Agente filmógeno, para a cura de betões e argamassas. |  | 0.15 |  | 203.61 | 30.54
mq06pym020 |  | h |  | Misturadora-bombeadora para argamassas autonivelantes. |  | 0.08 |  | 1056.94 | 84.56
mo031 |  | h |  | Oficial de 1ª aplicador de argamassa autonivelante. |  | 0.115 |  | 627.12 | 72.12
mo069 |  | h |  | Ajudante de aplicador de argamassa autonivelante. |  | 0.115 |  | 402.07 | 46.24
|  | % |  | Custos directos complementares |  | 2 |  | 2365.93 | 47.32
Custo de manutenção decenal: 96,53$ nos primeiros 10 anos. | [7 empty] | Total: | 2413.25
Referência e título da norma |  |  |  |  | Aplicabilidade(a) |  | Obrigatoriedade(b) |  |  | Sistema(c)
EN 13163:2012+A1:2015 |  |  |  |  | 1072020 |  | 1072020 |  |  | 1/3/4
Produtos de isolamento térmico para aplicação em edifícios — Produtos manufaturados em poliestireno expandido (EPS) — Especificação
EN 13813:2002 |  |  |  |  | 182003 |  | 182004 |  |  | 1/3/4
Revestimentos contínuos para pavimentos — Materiais — Especificações e requisitos
(a) Data de entrada em aplicação da norma harmonizada
(b) Data final do período de coexistência
(c) Sistema de avaliação e verificação da regularidade do desempenho