## Folha 1
RCG080 | m² | Sistema "GRESPANIA" de revestimento cerâmico para fachadas.
Revestimento misto, com ladrilhos cerâmicos de grés porcelânico, estilo cimento, série Meteor "GRESPANIA", acabamento brilho, cor antracite, 15x60 cm e 10 mm de espessura, capacidade de absorção de água E<0,5%, grupo BIa, resistência ao deslizamento entre 15 e 35, assentes com cimento cola melhorado, C2 TE, com deslizamento reduzido e tempo de colocação ampliado, cinzento, utilizando a técnica da dupla colagem, com junta aberta (separação entre 3 e 15 mm) e fixações mecânicas.
Unitário |  |  | Ud | Descrição |  | Rend. |  | Preço unitário | Importância
mt09mcr021q |  |  | kg | Cimento cola melhorado, C2 TE, com deslizamento reduzido e tempo de colocação ampliado, segundo NP EN 12004, cor cinzento. |  | 2 |  | 71.63 | 143.26
mt18bgg020caaf1a |  |  | m² | Ladrilho cerâmico de grés porcelânico, estilo cimento, série Meteor "GRESPANIA", acabamento brilho, cor antracite, 15x60 cm e 10 mm de espessura, capacidade de absorção de água E<0,5%, grupo BIa, segundo NP EN 14411, resistência ao deslizamento entre 15 e 35 segundo ENV 12633. |  | 1.05 |  | 6369.98 | 6688.48
mt09mcp020fv |  |  | kg | Argamassa de juntas cimentosa tipo CG2, segundo EN 13888, cor branca, para juntas de 2 a 15 mm, composto por cimento de alta resistência, quartzo, aditivos especiais, pigmentos e resinas sintéticas. |  | 0.04 |  | 92.65 | 3.71
mt19paj040 |  |  | m² | Repercussão por ancoragem com grampos de fixação de aço inoxidável lacados a quente, aparafusados com parafusos de aço ao paramento base, em revestimento de fachadas com grés, inclusive cruzetas separadoras de junta. |  | 1 |  | 707.35 | 707.35
mo014 |  |  | h | Oficial de 1ª montador de revestimentos cerâmicos. |  | 1.234 |  | 472 | 582.45
mo081 |  |  | h | Ajudante de montador de revestimentos cerâmicos. |  | 1.234 |  | 292.26 | 360.65
|  |  | % | Custos directos complementares |  | 3 |  | 8485.9 | 254.58
Custo de manutenção decenal: 1.835,50$ nos primeiros 10 anos. | [7 empty] | Total: | 8740.48
Referência e título da norma |  |  |  |  | Aplicabilidade(a) |  | Obrigatoriedade(b) |  |  | Sistema(c)
EN 12004:2007+A1:2012 |  |  |  |  | 142013 |  | 172013 |  |  | 3
Colas para ladrilhos — Requisitos, avaliação da conformidade, classificação e designação
(a) Data de entrada em aplicação da norma harmonizada e início do período de coexistência
(b) Data final do período de coexistência / entrada em vigor da marcação CE
(c) Sistema de avaliação e verificação da regularidade do desempenho